## Лист1
ОБОРУД-НИЕ | ОПИСАНИЕ | ПРОИЗ-ТЕЛЬ | СТРАНА | ЧТО ДЕЛАЕТ | РАЗМЕР СТЕКЛА | ПРЕДЕЛЬНЫЕ ОТКЛОНЕНИЯ | ТОЛЩИНА
MTS 64 | Стол резки для стекла с покрытием | Z.Bavelloni | Италия | Резка стекла с покрытием | max 6100х3300 | ±0,15 | от1до25
FOX 6100 | Стол резки стекла без покрытия | Intermac | Италия | Резка стекла без покрытия | max 6100х3300 | ±0,15 | от1 до25
12Е5025 | Печь закалки и моллирования | North Glass | Китай | Закалка и моллирование стекла | пл:min-400-400 max3000х5000 гн:min-600х600 max-2500х3000 max R=20000 мм толщина4-6-Rmin-960 толщина8,10-Rmin-1000 толщина12-Rmin-1200 толщина15,19-Rmin-1500 |  | от3 до19
МОД."F" | Линия обработки кромок | Busetti | Италия | Обработка кромок | min 250x400 max 2600x4600 | ±0,2 | от3 до19
SP.LZ.2600 | Моечно-сушильная машина | Triulzi | Италия | Мойка и сушка стекла | min 300x150 max ширина2600 |  | от2 до35
SP.2600.4.2.4. | Моечно-сушильная машина | Triulzi | Италия | Мойка и сушка стекла | min 300x150 max ширина2600 |  | от2 до35
| Вакуумная камера | Tamglass | Финляндия | Опресовка стекла триплекс | max2200x3300 |  | от4 до20
BWAC-1829D | Установка нанесения фотоэмульсии | Window | Китай | Наносит фотоэмульсию на рамку | min 1000x1200 max1800x2900
BWEM-1829Gs | Установка экспонирования | Window | Китай | Засвечивает фотоэмульсию на рамке | min 1000x1200 max1800x2900
BWRT-1325 | Линия шелкографии | Window | Китай | Наносит краску на стекло | min 500x700 max 2200x1300 |  | от 3 до 19
Master-43 | Обрабатывающий центр | Intermac | Италия | Сверловка,гравировка,обработка кромок | min 160x160 max 4000x2300 | ±0,15 | от3 до19
Master-43S | Обрабатывающий центр | Intermac | Италия | Сверловка,гравировка,обработка кромок | min 160x160 max 4000x2300 | ±0,15 | от3 до19
VT-2202 | Сверлильный станок | Z.Bavelloni | Италия | Сверление отверстий в стекле | min 300x500 max 2024x4500 d=от4 до70мм. | ±0,2 | от3 до25
LBZ 2500P | Линия сборки стеклопакетов | DECA | КИТАЙ | Сборка стеклопакетов | min 400x280мм. Max 2450x3500мм |  | стекло3-12 пакет 40
Note on F6: ВАЖНО!!! может согнуть только сектор круга